## 75.5
Tong Hong Tanery (Viet Nam)CO.,LTD東紅製革（越南）股份公司 CÔNG TY CP TONG HONG TANERY VIỆT NAM SATRA BÁO BIỂU PHÂN LOẠI DA SATRA SUMM GRADING REPORT
客戶名稱 USTOMER | 寶宏(POU HUNG) |  |  |  |  | 列印日期 DATE
製令單號 ODUCE NO | SSCPH08322060924 |  | 訂單單號 P.O.NO | 補D12203011214/N22080349A,B,C/N22080350A不良 |  | 顏色 COLOR | 16-3915TCX
品名 SCRIPTION | Hi Suede |  | 厚度 THICKNESS | 1.2-1.4MM |  | 色卡 COLOR SWATCH | MPH0832020032601V-CW
軟度 SOFTNESS |  |  | 化料 Chemistry |  |  | 紋路 Emboss
幹濕度 Do kho am | 10.9-11.7, |  | LOT NO | 0100591-752 |  | 入庫單號 | IPS-PH083220718001
SỒ LƯỢNG QUANTITY: IMPATIVA IPN：
LOẠI GRADING 級別 | 2022-07-18 | PHẦN TRĂM PERCENTAGE % 使用率 | HỆ SỐ CỦA NHÀ CUNG CẤP SUPPLIER COEFF (可使用尺數) | SỐ LƯỢNG CỦA NHÀ MÁY FACTORY QTY(SF) (張數) | PHẦN TRĂM PERCEN TAGE % | HỆ SỐ CỦA NHÀ MÁY FACTORY COEFF | CHÊNH LỆCH DIFFERENCE | TỈ LỆ HAO HỤT DIMINISH RATE 總使用率
I |  | 97% | 0
II |  | 93% | 0
III |  | 88% | 0
IV | 75.5 | 83% | 62.665 | 4
V |  | 78% | 0
VI |  | 73% | 0
TỔNG TOTAL | 75.5 |  | 62.665 | 4 |  |  |  | 83%
ONGHON
G
T
V N

## 6.3
Tong Hong Tanery (Viet Nam)CO.,LTD東紅製革（越南）股份公司 CÔNG TY CP TONG HONG TANERY VIỆT NAM SATRA BÁO BIỂU PHÂN LOẠI DA SATRA SUMM GRADING REPORT
客戶名稱 USTOMER | 寶宏(POU HUNG) |  |  |  |  | 列印日期 DATE
製令單號 ODUCE NO | SSCPH08322061004 |  | 訂單單號 P.O.NO | 補N22060401C /D12204120316不良 |  | 顏色 COLOR | 16-3915TCX
品名 SCRIPTION | Hi Suede |  | 厚度 THICKNESS | 1.2-1.4MM |  | 色卡 COLOR SWATCH | MPH0832020032601V-CW
軟度 SOFTNESS |  |  | 化料 Chemistry |  |  | 紋路 Emboss
幹濕度 Do kho am | 10.9-11.7, |  | LOT NO | 0100591-752 |  | 入庫單號 | IPS-PH083220718001
SỒ LƯỢNG QUANTITY: IMPATIVA IPN：
LOẠI GRADING 級別 | 2022-07-18 | PHẦN TRĂM PERCENTAGE % 使用率 | HỆ SỐ CỦA NHÀ CUNG CẤP SUPPLIER COEFF (可使用尺數) | SỐ LƯỢNG CỦA NHÀ MÁY FACTORY QTY(SF) (張數) | PHẦN TRĂM PERCEN TAGE % | HỆ SỐ CỦA NHÀ MÁY FACTORY COEFF | CHÊNH LỆCH DIFFERENCE | TỈ LỆ HAO HỤT DIMINISH RATE 總使用率
I |  | 97% | 0
II |  | 93% | 0
III |  | 88% | 0
IV | 6.3 | 83% | 5.229 | 1
V |  | 78% | 0
VI |  | 73% | 0
TỔNG TOTAL | 6.3 |  | 5.229 | 1 |  |  |  | 83%
ONGHON
G
T
V N

## 38.4
Tong Hong Tanery (Viet Nam)CO.,LTD東紅製革（越南）股份公司 CÔNG TY CP TONG HONG TANERY VIỆT NAM SATRA BÁO BIỂU PHÂN LOẠI DA SATRA SUMM GRADING REPORT
客戶名稱 USTOMER | 寶宏(POU HUNG) |  |  |  |  | 列印日期 DATE
製令單號 ODUCE NO | SSCPH08322061023 |  | 訂單單號 P.O.NO | 補D12203011214/N22080349A,B,C/N22080350A不良 |  | 顏色 COLOR | 16-3915TCX
品名 SCRIPTION | Hi Suede |  | 厚度 THICKNESS | 1.2-1.4MM |  | 色卡 COLOR SWATCH | MPH0832020032601V-CW
軟度 SOFTNESS |  |  | 化料 Chemistry |  |  | 紋路 Emboss
幹濕度 Do kho am | 10.9-11.7, |  | LOT NO | 0100591-752 |  | 入庫單號 | IPS-PH083220718001
SỒ LƯỢNG QUANTITY: IMPATIVA IPN：
LOẠI GRADING 級別 | 2022-07-18 | PHẦN TRĂM PERCENTAGE % 使用率 | HỆ SỐ CỦA NHÀ CUNG CẤP SUPPLIER COEFF (可使用尺數) | SỐ LƯỢNG CỦA NHÀ MÁY FACTORY QTY(SF) (張數) | PHẦN TRĂM PERCEN TAGE % | HỆ SỐ CỦA NHÀ MÁY FACTORY COEFF | CHÊNH LỆCH DIFFERENCE | TỈ LỆ HAO HỤT DIMINISH RATE 總使用率
I |  | 97% | 0
II |  | 93% | 0
III |  | 88% | 0
IV | 38.4 | 83% | 31.872 | 2
V |  | 78% | 0
VI |  | 73% | 0
TỔNG TOTAL | 38.4 |  | 31.872 | 2 |  |  |  | 83%
ONGHON
G
T
V N

## 35.1
Tong Hong Tanery (Viet Nam)CO.,LTD東紅製革（越南）股份公司 CÔNG TY CP TONG HONG TANERY VIỆT NAM SATRA BÁO BIỂU PHÂN LOẠI DA SATRA SUMM GRADING REPORT
客戶名稱 USTOMER | 寶宏(POU HUNG) |  |  |  |  | 列印日期 DATE
製令單號 ODUCE NO | SSCPH08322070604 |  | 訂單單號 P.O.NO | 補D12203011214/N22080349A,B,C/N22080350A不良 |  | 顏色 COLOR | 16-3915TCX 合金灰
品名 SCRIPTION | Hi Suede |  | 厚度 THICKNESS | 1.2-1.4MM |  | 色卡 COLOR SWATCH | MPH0832020032601V-CW
軟度 SOFTNESS |  |  | 化料 Chemistry |  |  | 紋路 Emboss
幹濕度 Do kho am | 10.9-11.7, |  | LOT NO | 0100591-752 |  | 入庫單號 | IPS-PH083220718001
SỒ LƯỢNG QUANTITY: IMPATIVA IPN：
LOẠI GRADING 級別 | 2022-07-18 | PHẦN TRĂM PERCENTAGE % 使用率 | HỆ SỐ CỦA NHÀ CUNG CẤP SUPPLIER COEFF (可使用尺數) | SỐ LƯỢNG CỦA NHÀ MÁY FACTORY QTY(SF) (張數) | PHẦN TRĂM PERCEN TAGE % | HỆ SỐ CỦA NHÀ MÁY FACTORY COEFF | CHÊNH LỆCH DIFFERENCE | TỈ LỆ HAO HỤT DIMINISH RATE 總使用率
I |  | 97% | 0
II |  | 93% | 0
III |  | 88% | 0
IV | 35.1 | 83% | 29.133 | 2
V |  | 78% | 0
VI |  | 73% | 0
TỔNG TOTAL | 35.1 |  | 29.133 | 2 |  |  |  | 83%
ONGHON
G
T
V N

## 748.7
Tong Hong Tanery (Viet Nam)CO.,LTD東紅製革（越南）股份公司 CÔNG TY CP TONG HONG TANERY VIỆT NAM SATRA BÁO BIỂU PHÂN LOẠI DA SATRA SUMM GRADING REPORT
客戶名稱 USTOMER | 寶宏(POU HUNG) |  |  |  |  | 列印日期 DATE
製令單號 ODUCE NO | SSRPH08322071201 |  | 訂單單號 P.O.NO | D12203011217/N22090146A,B 退貨 (1) |  | 顏色 COLOR | 16-3915TCX 合金灰
品名 SCRIPTION | Hi Suede |  | 厚度 THICKNESS | 1.2-1.4MM |  | 色卡 COLOR SWATCH | MPH0832020032601V-CW
軟度 SOFTNESS |  |  | 化料 Chemistry |  |  | 紋路 Emboss
幹濕度 Do kho am | 10.9-11.7, |  | LOT NO | 0100591-752 |  | 入庫單號 | IPS-PH083220718001
SỒ LƯỢNG QUANTITY: IMPATIVA IPN：
LOẠI GRADING 級別 | 2022-07-18 | PHẦN TRĂM PERCENTAGE % 使用率 | HỆ SỐ CỦA NHÀ CUNG CẤP SUPPLIER COEFF (可使用尺數) | SỐ LƯỢNG CỦA NHÀ MÁY FACTORY QTY(SF) (張數) | PHẦN TRĂM PERCEN TAGE % | HỆ SỐ CỦA NHÀ MÁY FACTORY COEFF | CHÊNH LỆCH DIFFERENCE | TỈ LỆ HAO HỤT DIMINISH RATE 總使用率
I |  | 97% | 0
II | 73.3 | 93% | 68.169 | 3
III | 508.1 | 88% | 447.128 | 21
IV | 108.8 | 83% | 90.304 | 5
V | 58.5 | 78% | 45.63 | 3
VI |  | 73% | 0
TỔNG TOTAL | 748.7 |  | 651.231 | 32 |  |  |  | 86.98%
ONGHON
G
T
V N

## 28.5
Tong Hong Tanery (Viet Nam)CO.,LTD東紅製革（越南）股份公司 CÔNG TY CP TONG HONG TANERY VIỆT NAM SATRA BÁO BIỂU PHÂN LOẠI DA SATRA SUMM GRADING REPORT
客戶名稱 USTOMER | 寶宏(POU HUNG) |  |  |  |  | 列印日期 DATE
製令單號 ODUCE NO | SSMPH08322062414 |  | 訂單單號 P.O.NO | N22110020A/D12206240115 |  | 顏色 COLOR | 017-79-00灰質
品名 SCRIPTION | Split Suede |  | 厚度 THICKNESS | 1.2-1.4MM |  | 色卡 COLOR SWATCH | MSK0222021121610-CW
軟度 SOFTNESS |  |  | 化料 Chemistry |  |  | 紋路 Emboss
幹濕度 Do kho am | 11.3-11.6, |  | LOT NO | 0100591-754 |  | 入庫單號 | IPS-PH083220718002
SỒ LƯỢNG QUANTITY: IMPATIVA IPN：
LOẠI GRADING 級別 | 2022-07-18 | PHẦN TRĂM PERCENTAGE % 使用率 | HỆ SỐ CỦA NHÀ CUNG CẤP SUPPLIER COEFF (可使用尺數) | SỐ LƯỢNG CỦA NHÀ MÁY FACTORY QTY(SF) (張數) | PHẦN TRĂM PERCEN TAGE % | HỆ SỐ CỦA NHÀ MÁY FACTORY COEFF | CHÊNH LỆCH DIFFERENCE | TỈ LỆ HAO HỤT DIMINISH RATE 總使用率
I |  | 97% | 0
II |  | 93% | 0
III | 28.5 | 88% | 25.08 | 2
IV |  | 83% | 0
V |  | 78% | 0
VI |  | 73% | 0
TỔNG TOTAL | 28.5 |  | 25.08 | 2 |  |  |  | 88%
ONGHON
G
T
V N

## 56.8
Tong Hong Tanery (Viet Nam)CO.,LTD東紅製革（越南）股份公司 CÔNG TY CP TONG HONG TANERY VIỆT NAM SATRA BÁO BIỂU PHÂN LOẠI DA SATRA SUMM GRADING REPORT
客戶名稱 USTOMER | 寶宏(POU HUNG) |  |  |  |  | 列印日期 DATE
製令單號 ODUCE NO | SSRPH08322071201 |  | 訂單單號 P.O.NO | D12203011217/N22090146A,B 退貨 (1) |  | 顏色 COLOR | 16-3915TCX 合金灰
品名 SCRIPTION | Hi Suede |  | 厚度 THICKNESS | 1.2-1.4MM |  | 色卡 COLOR SWATCH | MPH0832020032601V-CW
軟度 SOFTNESS |  |  | 化料 Chemistry |  |  | 紋路 Emboss
幹濕度 Do kho am | 11.4-11.6, |  | LOT NO | 0100591-756 |  | 入庫單號 | IPS-PH083220718003
SỒ LƯỢNG QUANTITY: IMPATIVA IPN：
LOẠI GRADING 級別 | 2022-07-18 | PHẦN TRĂM PERCENTAGE % 使用率 | HỆ SỐ CỦA NHÀ CUNG CẤP SUPPLIER COEFF (可使用尺數) | SỐ LƯỢNG CỦA NHÀ MÁY FACTORY QTY(SF) (張數) | PHẦN TRĂM PERCEN TAGE % | HỆ SỐ CỦA NHÀ MÁY FACTORY COEFF | CHÊNH LỆCH DIFFERENCE | TỈ LỆ HAO HỤT DIMINISH RATE 總使用率
I |  | 97% | 0
II | 26 | 93% | 24.18 | 2
III | 30.8 | 88% | 27.104 | 2
IV |  | 83% | 0
V |  | 78% | 0
VI |  | 73% | 0
TỔNG TOTAL | 56.8 |  | 51.284 | 4 |  |  |  | 90.29%
ONGHON
G
T
V N